## Tabelle1
Ökobilanzberechnung MIT Nutzungszeit
Konstruktion: |  | Aussenwand, Holzständer, Cellulosedämmung, Holzfassade
Bauelement EKG: |  | E4.214.200
[9 empty] | UmweltBelastungs- |  | Primärenergie-Inhalt PEI in kWh |  |  |  | Treibhausgas-
[7 empty] | Menge | Nutz- | Punkte UBP |  | erneuerbar |  | NICHT erneuerbar |  | emissionen CO2
Mat. Nr | Funktion | Material | Grösse | Rohdichte | Einheit | Dicke |  | zeit | UBP pro | UBP pro | PEI pro | PEI pro | PEI nicht erneuerbar
[5 empty] | meist |  | pro Element | a | Einheit | Element | Einheit | Element | pro Einheit | pro Element | C02/Einheit | CO2/Element
|  |  | Masse | kg/m3 | kg | m | kg | Jahre |  | UBP/a | kWh | kWh/a | kWh | kWh/a | kg CO2 | kg CO2/a
07.01 | Holzfassade Fichte | Massiv-Holz luftgetrocknet, gehobelt | Masse | 465 |  | 0.02 | 9.3 | 40 | 402 | 93.465 | 5.21 | 1.2113 | 0.674 | 0.15671 | 0.157 | 0.036503
7.009 | Schiftung Tanne roh | Massiv-Holz luftgetrocknet, roh | Masse | 485 |  | 0.04 | 2 | 40 | 318 | 15.9 | 4.98 | 0.249 | 0.511 | 0.02555 | 0.13 | 0.0065
07.013 | Aussteifung | OSB | Masse | 605 |  | 0.012 | 7.26 | 80 | 1030 | 93.4725 | 8.26 | 0.7496 | 2.71 | 0.24593 | 0.565 | 0.051274
07.009 | Ständer | Massiv-Holz luftgetrocknet, roh | Masse | 485 | anteilig | 0.2 | 12 | 80 | 318 | 47.7 | 4.98 | 0.747 | 0.511 | 0.07665 | 0.13 | 0.0195
10.01 | Wärmedämmung | Zellulose, eingeblasen | Masse | 60 | 20cm |  | 11 | 80 | 558 | 76.725 | 0.258 | 0.035475 | 1.05 | 0.14438 | 0.281 | 0.038637
9.006 | Winddichtung | Kraftpapier | Masse | 650 |  | 0.0002 | 0.13 | 80 | 3460 | 5.6225 | 13 | 0.021125 | 7.74 | 0.012578 | 1.67 | 0.0027138
7.009 | Schiftung Tanne roh | Massiv-Holz luftgetrocknet, roh | Masse | 485 | anteilig | 0.03 | 2.03 | 80 | 318 | 8.0693 | 4.98 | 0.12637 | 0.511 | 0.012967 | 0.13 | 0.0032988
3.007 | Putzträger | Gipsfaserplatte | Masse | 1200 |  | 0.015 | 18 | 40 | 875 | 393.75 | 0.098 | 0.0441 | 2.47 | 1.1115 | 0.553 | 0.24885
4.001 | Innenputz | Gips/Weissputz | Masse | 1100 |  | 0.005 | 5.5 | 40 | 242 | 33.275 | 0.063 | 0.0086625 | 0.681 | 0.093637 | 0.151 | 0.020762
[7 empty] | 0 | 1 |  | 0 |  | 0 |  | 0 |  | 0
[7 empty] | 0 | 1 |  | 0 |  | 0 |  | 0 |  | 0
[7 empty] | 0 | 1 |  | 0 |  | 0 |  | 0 |  | 0
[7 empty] | 0 | 1 |  | 0 |  | 0 |  | 0 |  | 0
[7 empty] | 0 | 1 |  | 0 |  | 0 |  | 0 |  | 0
[7 empty] | 0 | 1 |  | 0 |  | 0 |  | 0 |  | 0
| TOTAL pro Element und Jahr |  | pro 1 m2 |  |  | 0.3222 | 67.22 |  |  | 767.9792 |  | 3.1926 |  | 1.8799 |  | 0.42804
[10 empty] | UBP |  | kWh |  | kWh |  | kg CO2
Bemerkungen:
| U-Wert Element: | 0.2 | W/m2K
| Rechenmodus: |  | Primärenergie PEI in kWh
| Umweltbelastungspunkte UBP/a |  | Spalte H : Spalte J x Spalte L = Spalte M
| PrimärenergieInhalt PEI erneuerbar/a |  | Spalte H : Spalte J x Spalte O = Spalte P
| davon PEI nicht erneuerbare Energie/a |  | Spalte H : Spalte J x Spalte R = Spalte S
| Treibhausgasemission CO2/a |  | Spalte H : Spalte J x Spalte U = Spalte V
Bei allen Feldern mit einer Einrahmung müssen Daten eingegeben werden!
Datenquelle: KBOB/eco-bau/IPB Stand: 2009_2022