## Tabelle1
Ökobilanzberechnung MIT Nutzungszeit
Konstruktion: |  | Aussenwand, Ziegel+WDVS mit Mineralschaum-Porenbeton
Bauelement EKG: |  | E4. Backstein/Ziegel Aussendämmung aus Multipor (WDVS)
[9 empty] | UmweltBelastungs- |  | Primärenergie-Inhalt PEI in kWh |  |  |  | Treibhausgas-
[7 empty] | Menge | Nutz- | Punkte UBP |  | erneuerbar |  | NICHT erneuerbar |  | emissionen CO2
Mat. Nr | Funktion | Material | Grösse | Rohdichte | Einheit | Dicke |  | zeit | UBP pro | UBP pro | PEI pro | PEI pro | PEI nicht erneuerbar
[5 empty] | meist |  | pro Element | a | Einheit | Element | Einheit | Element | pro Einheit | pro Element | C02/Einheit | CO2/Element
|  |  | Masse | kg/m3 | kg | m | kg | Jahre |  | UBP/a | kWh | kWh/a | kWh | kWh/a | kg CO2 | kg CO2/a
4.009 | Aussenputz | Zementputz | Masse | 1550 | kg | 0.02 | 7.5 | 30 | 392 | 98 | 0.127 | 0.03175 | 0.655 | 0.16375 | 0.261 | 0.06525
15.002 | Armierungsnetz | Polyamid (PA) glasfaserverstärkt |  | 1360 | kg | 0 | 0.15 | 30 | 15200 | 76 | 0.979 | 0.004895 | 40.3 | 0.2015 | 11.5 | 0.0575
02.006 | Wärmedämmung | Mineralschaumplatte (Porenbeton) |  | 115 | kg | 0.2 | 23 | 60 | 574 | 220.0333 | 0.07 | 0.026833 | 0.86 | 0.32967 | 0.427 | 0.16368
4.008 | Befestigung | Baukleber mineralisch |  | 1400 | kg | 0.005 | 7 | 60 | 634 | 73.9667 | 0.173 | 0.020183 | 1.53 | 0.1785 | 0.406 | 0.047367
2.001 | Mauerwerk | Ziegel/Backstein |  | 900 | kg | 0.175 | 157.5 | 80 | 372 | 732.375 | 0.08 | 0.1575 | 0.788 | 1.5514 | 0.267 | 0.52566
4.001 | Innenputz | Weissputz |  | 1100 | kg | 0.015 | 16.5 | 40 | 242 | 99.825 | 0.063 | 0.025988 | 0.681 | 0.28091 | 0.151 | 0.062288
[7 empty] | 0 | 1 |  | 0 |  | 0 |  | 0 |  | 0
[7 empty] | 0 | 1 |  | 0 |  | 0 |  | 0 |  | 0
[7 empty] | 0 | 1 |  | 0 |  | 0 |  | 0 |  | 0
[7 empty] | 0 | 1 |  | 0 |  | 0 |  | 0 |  | 0
[7 empty] | 0 | 1 |  | 0 |  | 0 |  | 0 |  | 0
[7 empty] | 0 | 1 |  | 0 |  | 0 |  | 0 |  | 0
[7 empty] | 0 | 1 |  | 0 |  | 0 |  | 0 |  | 0
[7 empty] | 0 | 1 |  | 0 |  | 0 |  | 0 |  | 0
[7 empty] | 0 | 1 |  | 0 |  | 0 |  | 0 |  | 0
[7 empty] | 0 | 1 |  | 0 |  | 0 |  | 0 |  | 0
| TOTAL pro Element und Jahr |  | pro 1 m2 |  |  | 0.415 | 211.65 |  |  | 1300.2 |  | 0.26715 |  | 2.7057 |  | 0.92174
[10 empty] | UBP |  | kWh |  | kWh |  | kg CO2
Bemerkungen:
| U-Wert Element: | 0.2 | W/m2K
| Rechenmodus: |  | Primärenergie PEI in kWh
| Umweltbelastungspunkte UBP/a |  | Spalte H : Spalte J x Spalte L = Spalte M
| PrimärenergieInhalt PEI erneuerbar/a |  | Spalte H : Spalte J x Spalte O = Spalte P
| davon PEI nicht erneuerbare Energie/a |  | Spalte H : Spalte J x Spalte R = Spalte S
| Treibhausgasemission CO2/a |  | Spalte H : Spalte J x Spalte U = Spalte V
Bei allen Feldern mit einer Einrahmung müssen Daten eingegeben werden!
Datenquelle: KBOB/eco-bau/IPB Stand: 2009_2022